## Sheet1
序号 | 抽样类型 | 产品名称 | 商标 | 规格型号 | 执行标准、技术文件和明示质量指标 | 生产日期/批号 | 产品评价规则/实施细则 | 标称生产者 | 销售者名称/单位名称 | 销售者所在平台 | 抽检报告编号 | 抽检结果 | 不合格项 | 备注
1 | 线下买样 | J&T EVA时尚女凉拖(简约兔) | JESS & TONY | 36-37/235mm(2.0) | QB/T 2977-2008 | 2023/2/26/WJ2326313 | 塑料凉拖鞋¦浙江省塑料凉拖鞋产品质量监督抽查实施细则(2023年版) | 慈溪市贝喜鞋业有限公司 | 绍兴柯桥润瑞商业有限公司 |  | 2311704167 | 不合格 | 鞋底拉伸强度;硬度
2 | 线下买样 | 足下生辉简约踩屎感女拖 | 足下生辉 | 检样36-37/235mm(2.0)*3,备样38-39/245mm(2.0)*2 | HG/T 3086-2011 | 2023年1月/7984 | 塑料凉拖鞋¦浙江省塑料凉拖鞋产品质量监督抽查实施细则(2023年版) | 浙江足下生辉科技发展有限公司 | 杭州联华华商集团有限公司绍兴柯桥世纪联华超市 |  | 2311704169 | 不合格 | 外底硬度
3 | 线下买样 | 拖鞋（塑料凉拖鞋） | 拖拖佳 | 42-43 265（2.0） | QB/T 4552-2020 | //ZT-2208 | 塑料凉拖鞋¦浙江省塑料凉拖鞋产品质量监督抽查实施细则(2023年版) | 慈溪市智庭鞋业有限公司 | 海宁市长安镇张家港市好又多连锁超市加盟店 |  | 2311704392 | 不合格 | 外底耐磨性能
4 | 线上买样 | 居家拖鞋 | 徕米亚/攸朴 | 39-40；250（2.0） | QB/T 2977-2008 | YP1155 | 塑料凉拖鞋¦浙江省塑料凉拖鞋产品质量监督抽查实施细则(2023年版) | 义乌市攸朴贸易有限公司 | 义乌市攸朴贸易有限公司 | 抖音 | 2311704344 | 不合格 | 鞋底拉伸强度
5 | 线上买样 | 居家凉拖鞋 | / | 38-39 | QB/T 2977-2008 | 2023年7月/L-5090 | 塑料凉拖鞋¦浙江省塑料凉拖鞋产品质量监督抽查实施细则(2023年版) | 义乌市港氏日用品有限公司 | 义乌市鱼火电子商务有限公司 | 京东 | 2311704338 | 不合格 | 鞋底拉伸强度
6 | 线上买样 | 逸茉气垫船拖鞋 | 逸茉 | 38-39；245 (2.0) | QB/T 2977-2008 | 2023年3月/im3301 | 塑料凉拖鞋¦浙江省塑料凉拖鞋产品质量监督抽查实施细则(2023年版) | 品牌商：义乌市朴美供应链有限公司 | 义乌市曈聚电子商务商行 | 抖音 | 2311704345 | 不合格 | 鞋底拉伸强度
7 | 线上买样 | 男/女式家居鞋 | / | 42-43 | QB/T 4552-2020 | M5611 | 塑料凉拖鞋¦浙江省塑料凉拖鞋产品质量监督抽查实施细则(2023年版) | 品牌商：慈溪市暖之缘电子商务有限公司 | 慈溪市暖之缘电子商务有限公司 | 天猫 | 2311704330 | 不合格 | 外底耐磨性能
8 | 线上买样 | 印花小熊情侣凉拖 | / | 38-39（250mm）2.0 | QB/T 2977-2008 | 2023-08-03/1732310 | 塑料凉拖鞋¦浙江省塑料凉拖鞋产品质量监督抽查实施细则(2023年版) | 诸暨温暖鞋业有限公司 | 浙江飘步网络科技有限公司 | 唯品会 | 2311704335 | 不合格 | 鞋底拉伸强度;硬度
9 | 线下买样 | 塑料购物袋 | / | 660mm*(370+160)mm*0.03mm | GB/T21661-2020 | / | 不可降解塑料袋¦浙江省不可降解塑料袋产品质量监督抽查实施细则(2023年版) | 瑞安市繁荣薄膜彩印有限公司 | 温州快鲜城贸易有限公司 |  | FXJ20230435 | 不合格 | 环保要求(附件)
10 | 线下买样 | 塑料购物袋 | / | 650mm*(370+160)mm*0.025mm | GB/T21661-2020 | / | 不可降解塑料袋¦浙江省不可降解塑料袋产品质量监督抽查实施细则(2023年版) | 瑞安市繁荣薄膜彩印有限公司 | 永嘉县瓯北街道永斌便利店 |  | FXJ20230429 | 不合格 | 环保要求(公称厚度、附件)
11 | 线下买样 | 非食品接触用购物袋 | / | 580*（320+160）*0.03MM(承重：6KG)) | GB/T21661—2020 | / | 不可降解塑料袋¦浙江省不可降解塑料袋产品质量监督抽查实施细则(2023年版) | 宁波丸万塑料包装制品有限公司 | 加贝物流股份有限公司庄市连锁店 |  | FXJ20230522 | 不合格 | 落镖冲击
12 | 线上买样 | 塑料购物袋 | / | / | GB/T 21661-2020 | / | 不可降解塑料袋¦浙江省不可降解塑料袋产品质量监督抽查实施细则(2023年版) | 杭州佳屹家实业有限公司 | 杭州佳屹家实业有限公司 | 淘宝 | FXJ20230457 | 不合格 | 环保要求（公称厚度、最小厚度、附件）
13 | 线上买样 | 塑料购物袋 | / | 300mm*（65*2）*480mm*0.025mm | GB/T 21661-2020 | / | 不可降解塑料袋¦浙江省不可降解塑料袋产品质量监督抽查实施细则(2023年版) | 浙江锋达环保科技有限公司 | 缙云宜达环保科技有限公司 | 拼多多 | FXJ20230460 | 不合格 | 环保要求（公称厚度、附件）
14 | 线上买样 | PP-R冷水管（聚丙烯管材） | 樱之星 | dn20×2.3mm PN1.6MPa | GB/T 18742.2-2017 | 2023/6/10 2022/12/28 | 无规共聚聚丙烯（PP-R）管材¦浙江省无规共聚聚丙烯（PP-R）管材产品质量监督抽查实施细则(2023年版) | 浙江年时建材有限公司 | 诸暨市远梦管业有限公司 | 天猫 | 2311006435 | 不合格 | 规格尺寸（平均外径）;静液压试验（95℃，165h）;熔融温度;氧化诱导时间
15 | 线上买样 | 管材管件（PP-R） | / | S2.5 dn20×en3.4 | GB/T 18742.2-2017 | 6/25/2023 | 无规共聚聚丙烯（PP-R）管材¦浙江省无规共聚聚丙烯（PP-R）管材产品质量监督抽查实施细则(2023年版) | 诸暨市金牛科技有限公司 | 杭州忘为贸易有限公司 | 天猫 | 2311006487 | 不合格 | 静液压试验（95℃，165h）;熔融温度;氧化诱导时间